## 图纸信息
SIEMENS · PTFE FLANGE ASME B16.5 150LB SORF
来源图纸 A5E36106114A Rev.014 / AB → Excel 结构化摘录
本工作簿由图纸 A5E36106114A_014_DWG.pdf（NX / cgm2pdf，A3）提取。尺寸表三块材料共用同一套外形尺寸，仅件号不同。
字段 | 内容 | 说明
公司 Company | SIEMENS INDUSTRY INC | 标题栏
版权 Copyright | © SIEMENS INDUSTRY INC 2010–2026
图名 Title | PTFE FLANGE ASME B16.5 150LB SORF
图号 Doc No | A5E36106114A | 标题栏右下
版本 Revision | 014
版次状态 Rev. State | AB
文件类型 Doc Type | TB / Z
图幅 Paper | A3
页次 Sheet | 1 of 1
比例 Scale | 1:5
单位 Units | mm
重量 Weight（标题栏） | 0
第一语言 1st Language | en
第二语言 2nd Language | de
作者 Author | Simmons
绘制 Creator | Manoharan
绘制日期 Date | 2026-02-06
批准 Approval | （空）
部门 Department | II IA SC PS 3 SFIG
更改单 Change Order | P5A00512823 | P5A00512823
产品 MLFB / Item No | （空）
材料 Material（标题栏） | SEE INDIVIDUAL TABLE
表面 Surface | ACCORDING TO THE FLANGE STANDARD / Remove sharp edges and burrs
公差 Tolerance | H2 HOLES TO ISO 2768-mk UNLESS STATED；OTHERS TO ASME B16.5 UNLESS STATED | 标题栏上方公差框
投影 | 第三角投影
源文件 | A5E36106114A_014_DWG.pdf
源文件生成 | NX → cgm2pdf → GPL Ghostscript 10.06.0（2026-03-18）

## 技术说明
技术说明 / General Notes & Specifications
摘自图纸左上 NOTES、型式/表面/钢印栏，以及表下脚注
分类 | 内容
NOTES 1 | Inspection of each threading is requested (100% of parts) according to ISO 1502 with both: GO and NO GO screwed control gauge, and GO and NO GO plain control gauge.
NOTES 2 | After compliant inspection, marking of each part with a green permanent marker dot is requested.
TYPE 型式 | ANSI B16.5 150LB SOH R.FACE WITH M6 X 16 TAPPED HOLE
FINISH 表面 | MACHINED ALL FACES - OILED FOR PROTECTION
STAMP 钢印 | According to Material Specification A5E55328365A
Raised Face 密封面 | Pitch of serration 0.4 mm (64 lines per inch), Ra = 10 μm to 30 μm
通孔标注 | Ø H2 × N2 THROUGH HOLE（H2 为通孔直径，N2 为通孔数量）
螺纹孔 | M6 × 16 TAPPED HOLE；剖视 B-B（1:2）标注深度 14 min / 20 max，位置 T/2
材料 — 碳钢 | CARBON STEEL FLANGES: MATERIAL: ASTM A105 According to Material Specification A5E55328365A
材料 — F304 | STAINLESS STEEL FLANGES: MATERIAL: A182 F304 According to Material Specification A5E55328365A
材料 — F316 | STAINLESS STEEL FLANGES: MATERIAL: A182 F316 According to Material Specification A5E55328365A
尺寸依据 1 | Dimensions D, PCD, F, H, N of holes, T, M and S according to ASME B16.5-2009
尺寸依据 2 | Dimensions C and E based on DIN 580:2010-09
尺寸依据 3 | Dimension G based on DIN 76-1:2016-08 Table 2
N/A 含义 | NA = no hole and no threading applicable（无吊装孔/无该处螺纹）
一般公差 | H2 holes to ISO 2768-mk unless stated; others to ASME B16.5 unless stated
表面处理 | According to the flange standard; remove sharp edges and burrs
修订 013 | Dimension A changed: parts no. 117-012P, 123-012P, 083N4442

## 全部规格
全部规格一览 · 49 条（A105 18 + F304 18 + F316 13）
尺寸单位 mm（A 为度）。三块表同一 SIZE 的外形尺寸相同，仅 PT. NO / 材料不同。
材料 Material | 材料规范 Spec | 件号 PT. NO | 规格 SIZE (DN) | 型式 TYPE | D | B | B公差 TOL. ON B | PCD1 | F | H1 | H2 | T | M | S | C | E (min) | G (max) | PCD2 | A (°) | N1 | N2 | 质量 MASS (kg)
Carbon Steel | ASTM A105 / A5E55328365A | 117-502 | 15 | ANSI B16.5 150LB SOH R.FACE WITH M6 X 16 TAPPED HOLE | 90 | 24.5 | 0/+0.5 | 60.3 | 34.9 | 15.9 | 6.5 | 11.2 | 30 | 14 | N/A | N/A | N/A | 55 | 0 | 4 | 2 | 0.45
Carbon Steel | ASTM A105 / A5E55328365A | 117-503P | 25 | ANSI B16.5 150LB SOH R.FACE WITH M6 X 16 TAPPED HOLE | 110 | 37 | 0/+0.5 | 79.4 | 50.8 | 15.9 | 8 | 14.3 | 49 | 16 | N/A | N/A | N/A | 80 | 0 | 4 | 4 | 0.86
Carbon Steel | ASTM A105 / A5E55328365A | A5E47233723 | 32 | ANSI B16.5 150LB SOH R.FACE WITH M6 X 16 TAPPED HOLE | 115 | 43.5 | 0/+0.5 | 88.9 | 63.5 | 15.9 | 8 | 15.9 | 59 | 19 | N/A | N/A | N/A | 89 | 0 | 4 | 4 | 1.04
Carbon Steel | ASTM A105 / A5E55328365A | 117-005P | 40 | ANSI B16.5 150LB SOH R.FACE WITH M6 X 16 TAPPED HOLE | 125 | 49.5 | 0/+0.5 | 98.4 | 73 | 15.9 | 8 | 17.5 | 65 | 21 | N/A | N/A | N/A | 98 | 0 | 4 | 4 | 1.35
Carbon Steel | ASTM A105 / A5E55328365A | 117-006P | 50 | ANSI B16.5 150LB SOH R.FACE WITH M6 X 16 TAPPED HOLE | 150 | 62 | 0/+0.5 | 120.7 | 92.1 | 19 | 8 | 19.1 | 78 | 24 | N/A | N/A | N/A | 110 | 0 | 4 | 4 | 2.11
Carbon Steel | ASTM A105 / A5E55328365A | 117-507P | 65 | ANSI B16.5 150LB SOH R.FACE WITH M6 X 16 TAPPED HOLE | 180 | 78 | 0/+0.5 | 139.7 | 104.8 | 19 | 8 | 22.3 | 90 | 27 | N/A | N/A | N/A | 130 | 0 | 4 | 4 | 3.49
Carbon Steel | ASTM A105 / A5E55328365A | 117-008P | 80 | ANSI B16.5 150LB SOH R.FACE WITH M6 X 16 TAPPED HOLE | 190 | 90.5 | 0/+0.5 | 152.4 | 127 | 19 | 8 | 23.9 | 108 | 29 | N/A | N/A | N/A | 150 | 0 | 4 | 4 | 4.05
Carbon Steel | ASTM A105 / A5E55328365A | 117-009P | 100 | ANSI B16.5 150LB SOH R.FACE WITH M6 X 16 TAPPED HOLE | 230 | 116 | 0/+0.5 | 190.5 | 157.2 | 19 | 8 | 23.9 | 135 | 32 | N/A | N/A | N/A | 187 | 0 | 8 | 4 | 5.7
Carbon Steel | ASTM A105 / A5E55328365A | 117-010P | 125 | ANSI B16.5 150LB SOH R.FACE WITH M6 X 16 TAPPED HOLE | 255 | 143 | 0/+0.5 | 215.9 | 185.7 | 22.2 | 8 | 23.9 | 164 | 35 | N/A | N/A | N/A | 213 | 0 | 8 | 4 | 6.53
Carbon Steel | ASTM A105 / A5E55328365A | 117-011P | 150 | ANSI B16.5 150LB SOH R.FACE WITH M6 X 16 TAPPED HOLE | 280 | 170.5 | 0/+0.5 | 241.3 | 215.9 | 22.2 | 8 | 25.4 | 192 | 38 | N/A | N/A | N/A | 237 | 0 | 8 | 4 | 7.85
Carbon Steel | ASTM A105 / A5E55328365A | 117-012P | 200 | ANSI B16.5 150LB SOH R.FACE WITH M6 X 16 TAPPED HOLE | 345 | 221.5 | 0/+0.5 | 298.5 | 269.9 | 22.2 | 10 | 28.6 | 246 | 43 | N/A | N/A | N/A | 293 | 0 | 8 | 4 | 12.82
Carbon Steel | ASTM A105 / A5E55328365A | 117-014P | 250 | ANSI B16.5 150LB SOH R.FACE WITH M6 X 16 TAPPED HOLE | 405 | 275.5 | 0/+0.5 | 362 | 323.8 | 25.4 | 10 | 30.2 | 305 | 48 | N/A | N/A | N/A | 353 | 30 | 12 | 4 | 17.05
Carbon Steel | ASTM A105 / A5E55328365A | 117-015P | 300 | ANSI B16.5 150LB SOH R.FACE WITH M6 X 16 TAPPED HOLE | 485 | 326.5 | 0/+0.5 | 431.8 | 381 | 25.4 | 10 | 31.8 | 365 | 54 | N/A | N/A | N/A | 405 | 30 | 12 | 4 | 27.62
Carbon Steel | ASTM A105 / A5E55328365A | 117-016P | 350 | ANSI B16.5 150LB SOH R.FACE WITH M6 X 16 TAPPED HOLE | 535 | 358 | 0/+1.5 | 476.3 | 412.8 | 28.6 | 10 | 35 | 400 | 56 | N/A | N/A | N/A | 463 | 30 | 12 | 4 | 36.4
Carbon Steel | ASTM A105 / A5E55328365A | 117-517P | 400 | ANSI B16.5 150LB SOH R.FACE WITH M6 X 16 TAPPED HOLE | 595 | 410 | 0/+1.5 | 539.8 | 469.9 | 28.6 | 12 | 36.6 | 457 | 62 | N/A | N/A | N/A | 514 | 22.5 | 16 | 4 | 45.72
Carbon Steel | ASTM A105 / A5E55328365A | 117-518P | 450 | ANSI B16.5 150LB SOH R.FACE WITH M6 X 16 TAPPED HOLE | 635 | 461 | 0/+1.5 | 577.9 | 533.4 | 31.8 | 12 | 39.7 | 505 | 67 | N/A | N/A | N/A | 560 | 22.5 | 16 | 4 | 50.4
Carbon Steel | ASTM A105 / A5E55328365A | A5E00926735 | 500 | ANSI B16.5 150LB SOH R.FACE WITH M6 X 16 TAPPED HOLE | 700 | 512 | 0/+1.5 | 635 | 584.2 | 31.8 | 12 | 42.9 | 559 | 71 | M16 | 25 | 30 | 615 | 18 | 20 | 5 | 64.15
Carbon Steel | ASTM A105 / A5E55328365A | A5E00926742 | 600 | ANSI B16.5 150LB SOH R.FACE WITH M6 X 16 TAPPED HOLE | 815 | 613 | 0/+1.5 | 749.3 | 692.2 | 34.9 | 12 | 47.7 | 663 | 81 | M16 | 25 | 30 | 738 | 18 | 20 | 5 | 91.45
Stainless Steel F304 | A182 F304 / A5E55328365A | 123-502 | 15 | ANSI B16.5 150LB SOH R.FACE WITH M6 X 16 TAPPED HOLE | 90 | 24.5 | 0/+0.5 | 60.3 | 34.9 | 15.9 | 6.5 | 11.2 | 30 | 14 | N/A | N/A | N/A | 55 | 0 | 4 | 2 | 0.45
Stainless Steel F304 | A182 F304 / A5E55328365A | 123-503P | 25 | ANSI B16.5 150LB SOH R.FACE WITH M6 X 16 TAPPED HOLE | 110 | 37 | 0/+0.5 | 79.4 | 50.8 | 15.9 | 8 | 14.3 | 49 | 16 | N/A | N/A | N/A | 80 | 0 | 4 | 4 | 0.86
Stainless Steel F304 | A182 F304 / A5E55328365A | A5E47233730 | 32 | ANSI B16.5 150LB SOH R.FACE WITH M6 X 16 TAPPED HOLE | 115 | 43.5 | 0/+0.5 | 88.9 | 63.5 | 15.9 | 8 | 15.9 | 59 | 19 | N/A | N/A | N/A | 89 | 0 | 4 | 4 | 1.04
Stainless Steel F304 | A182 F304 / A5E55328365A | 123-005P | 40 | ANSI B16.5 150LB SOH R.FACE WITH M6 X 16 TAPPED HOLE | 125 | 49.5 | 0/+0.5 | 98.4 | 73 | 15.9 | 8 | 17.5 | 65 | 21 | N/A | N/A | N/A | 98 | 0 | 4 | 4 | 1.35
Stainless Steel F304 | A182 F304 / A5E55328365A | 123-006P | 50 | ANSI B16.5 150LB SOH R.FACE WITH M6 X 16 TAPPED HOLE | 150 | 62 | 0/+0.5 | 120.7 | 92.1 | 19 | 8 | 19.1 | 78 | 24 | N/A | N/A | N/A | 110 | 0 | 4 | 4 | 2.11
Stainless Steel F304 | A182 F304 / A5E55328365A | 123-007P | 65 | ANSI B16.5 150LB SOH R.FACE WITH M6 X 16 TAPPED HOLE | 180 | 78 | 0/+0.5 | 139.7 | 104.8 | 19 | 8 | 22.3 | 90 | 27 | N/A | N/A | N/A | 130 | 0 | 4 | 4 | 3.49
Stainless Steel F304 | A182 F304 / A5E55328365A | 123-008P | 80 | ANSI B16.5 150LB SOH R.FACE WITH M6 X 16 TAPPED HOLE | 190 | 90.5 | 0/+0.5 | 152.4 | 127 | 19 | 8 | 23.9 | 108 | 29 | N/A | N/A | N/A | 150 | 0 | 4 | 4 | 4.05
Stainless Steel F304 | A182 F304 / A5E55328365A | 123-009P | 100 | ANSI B16.5 150LB SOH R.FACE WITH M6 X 16 TAPPED HOLE | 230 | 116 | 0/+0.5 | 190.5 | 157.2 | 19 | 8 | 23.9 | 135 | 32 | N/A | N/A | N/A | 187 | 0 | 8 | 4 | 5.7
Stainless Steel F304 | A182 F304 / A5E55328365A | 123-010P | 125 | ANSI B16.5 150LB SOH R.FACE WITH M6 X 16 TAPPED HOLE | 255 | 143 | 0/+0.5 | 215.9 | 185.7 | 22.2 | 8 | 23.9 | 164 | 35 | N/A | N/A | N/A | 213 | 0 | 8 | 4 | 6.53
Stainless Steel F304 | A182 F304 / A5E55328365A | 123-011P | 150 | ANSI B16.5 150LB SOH R.FACE WITH M6 X 16 TAPPED HOLE | 280 | 170.5 | 0/+0.5 | 241.3 | 215.9 | 22.2 | 8 | 25.4 | 192 | 38 | N/A | N/A | N/A | 237 | 0 | 8 | 4 | 7.85
Stainless Steel F304 | A182 F304 / A5E55328365A | 123-012P | 200 | ANSI B16.5 150LB SOH R.FACE WITH M6 X 16 TAPPED HOLE | 345 | 221.5 | 0/+0.5 | 298.5 | 269.9 | 22.2 | 10 | 28.6 | 246 | 43 | N/A | N/A | N/A | 293 | 0 | 8 | 4 | 12.82
Stainless Steel F304 | A182 F304 / A5E55328365A | 083N3369 | 250 | ANSI B16.5 150LB SOH R.FACE WITH M6 X 16 TAPPED HOLE | 405 | 275.5 | 0/+0.5 | 362 | 323.8 | 25.4 | 10 | 30.2 | 305 | 48 | N/A | N/A | N/A | 353 | 30 | 12 | 4 | 17.05
Stainless Steel F304 | A182 F304 / A5E55328365A | 083N4269 | 300 | ANSI B16.5 150LB SOH R.FACE WITH M6 X 16 TAPPED HOLE | 485 | 326.5 | 0/+0.5 | 431.8 | 381 | 25.4 | 10 | 31.8 | 365 | 54 | N/A | N/A | N/A | 405 | 30 | 12 | 4 | 27.62
Stainless Steel F304 | A182 F304 / A5E55328365A | 083N4761 | 350 | ANSI B16.5 150LB SOH R.FACE WITH M6 X 16 TAPPED HOLE | 535 | 358 | 0/+1.5 | 476.3 | 412.8 | 28.6 | 10 | 35 | 400 | 56 | N/A | N/A | N/A | 463 | 30 | 12 | 4 | 36.4
Stainless Steel F304 | A182 F304 / A5E55328365A | 083N4272 | 400 | ANSI B16.5 150LB SOH R.FACE WITH M6 X 16 TAPPED HOLE | 595 | 410 | 0/+1.5 | 539.8 | 469.9 | 28.6 | 12 | 36.6 | 457 | 62 | N/A | N/A | N/A | 514 | 22.5 | 16 | 4 | 45.72
Stainless Steel F304 | A182 F304 / A5E55328365A | 083N4697 | 450 | ANSI B16.5 150LB SOH R.FACE WITH M6 X 16 TAPPED HOLE | 635 | 461 | 0/+1.5 | 577.9 | 533.4 | 31.8 | 12 | 39.7 | 505 | 67 | N/A | N/A | N/A | 560 | 22.5 | 16 | 4 | 50.4
Stainless Steel F304 | A182 F304 / A5E55328365A | A5E00926750 | 500 | ANSI B16.5 150LB SOH R.FACE WITH M6 X 16 TAPPED HOLE | 700 | 512 | 0/+1.5 | 635 | 584.2 | 31.8 | 12 | 42.9 | 559 | 71 | M16 | 25 | 30 | 615 | 18 | 20 | 5 | 64.15
Stainless Steel F304 | A182 F304 / A5E55328365A | A5E00926758 | 600 | ANSI B16.5 150LB SOH R.FACE WITH M6 X 16 TAPPED HOLE | 815 | 613 | 0/+1.5 | 749.3 | 692.2 | 34.9 | 12 | 47.7 | 663 | 81 | M16 | 25 | 30 | 738 | 18 | 20 | 5 | 91.45
Stainless Steel F316 | A182 F316 / A5E55328365A | 083N3261 | 15 | ANSI B16.5 150LB SOH R.FACE WITH M6 X 16 TAPPED HOLE | 90 | 24.5 | 0/+0.5 | 60.3 | 34.9 | 15.9 | 6.5 | 11.2 | 30 | 14 | N/A | N/A | N/A | 55 | 0 | 4 | 2 | 0.45
Stainless Steel F316 | A182 F316 / A5E55328365A | 083N3069 | 25 | ANSI B16.5 150LB SOH R.FACE WITH M6 X 16 TAPPED HOLE | 110 | 37 | 0/+0.5 | 79.4 | 50.8 | 15.9 | 8 | 14.3 | 49 | 16 | N/A | N/A | N/A | 80 | 0 | 4 | 4 | 0.86
Stainless Steel F316 | A182 F316 / A5E55328365A | A5E47233824 | 32 | ANSI B16.5 150LB SOH R.FACE WITH M6 X 16 TAPPED HOLE | 115 | 43.5 | 0/+0.5 | 88.9 | 63.5 | 15.9 | 8 | 15.9 | 59 | 19 | N/A | N/A | N/A | 89 | 0 | 4 | 4 | 1.04
Stainless Steel F316 | A182 F316 / A5E55328365A | 083N3877 | 40 | ANSI B16.5 150LB SOH R.FACE WITH M6 X 16 TAPPED HOLE | 125 | 49.5 | 0/+0.5 | 98.4 | 73 | 15.9 | 8 | 17.5 | 65 | 21 | N/A | N/A | N/A | 98 | 0 | 4 | 4 | 1.35
Stainless Steel F316 | A182 F316 / A5E55328365A | 083N3262 | 50 | ANSI B16.5 150LB SOH R.FACE WITH M6 X 16 TAPPED HOLE | 150 | 62 | 0/+0.5 | 120.7 | 92.1 | 19 | 8 | 19.1 | 78 | 24 | N/A | N/A | N/A | 110 | 0 | 4 | 4 | 2.11
Stainless Steel F316 | A182 F316 / A5E55328365A | 083N4349 | 65 | ANSI B16.5 150LB SOH R.FACE WITH M6 X 16 TAPPED HOLE | 180 | 78 | 0/+0.5 | 139.7 | 104.8 | 19 | 8 | 22.3 | 90 | 27 | N/A | N/A | N/A | 130 | 0 | 4 | 4 | 3.49
Stainless Steel F316 | A182 F316 / A5E55328365A | 083N3263 | 80 | ANSI B16.5 150LB SOH R.FACE WITH M6 X 16 TAPPED HOLE | 190 | 90.5 | 0/+0.5 | 152.4 | 127 | 19 | 8 | 23.9 | 108 | 29 | N/A | N/A | N/A | 150 | 0 | 4 | 4 | 4.05
Stainless Steel F316 | A182 F316 / A5E55328365A | 083N3264 | 100 | ANSI B16.5 150LB SOH R.FACE WITH M6 X 16 TAPPED HOLE | 230 | 116 | 0/+0.5 | 190.5 | 157.2 | 19 | 8 | 23.9 | 135 | 32 | N/A | N/A | N/A | 187 | 0 | 8 | 4 | 5.7
Stainless Steel F316 | A182 F316 / A5E55328365A | 083N7113 | 125 | ANSI B16.5 150LB SOH R.FACE WITH M6 X 16 TAPPED HOLE | 255 | 143 | 0/+0.5 | 215.9 | 185.7 | 22.2 | 8 | 23.9 | 164 | 35 | N/A | N/A | N/A | 213 | 0 | 8 | 4 | 6.53
Stainless Steel F316 | A182 F316 / A5E55328365A | 083N5433 | 150 | ANSI B16.5 150LB SOH R.FACE WITH M6 X 16 TAPPED HOLE | 280 | 170.5 | 0/+0.5 | 241.3 | 215.9 | 22.2 | 8 | 25.4 | 192 | 38 | N/A | N/A | N/A | 237 | 0 | 8 | 4 | 7.85
Stainless Steel F316 | A182 F316 / A5E55328365A | 083N4442 | 200 | ANSI B16.5 150LB SOH R.FACE WITH M6 X 16 TAPPED HOLE | 345 | 221.5 | 0/+0.5 | 298.5 | 269.9 | 22.2 | 10 | 28.6 | 246 | 43 | N/A | N/A | N/A | 293 | 0 | 8 | 4 | 12.82
Stainless Steel F316 | A182 F316 / A5E55328365A | 083N4733 | 250 | ANSI B16.5 150LB SOH R.FACE WITH M6 X 16 TAPPED HOLE | 405 | 275.5 | 0/+0.5 | 362 | 323.8 | 25.4 | 10 | 30.2 | 305 | 48 | N/A | N/A | N/A | 353 | 30 | 12 | 4 | 17.05
Stainless Steel F316 | A182 F316 / A5E55328365A | 083N4633 | 300 | ANSI B16.5 150LB SOH R.FACE WITH M6 X 16 TAPPED HOLE | 485 | 326.5 | 0/+0.5 | 431.8 | 381 | 25.4 | 10 | 31.8 | 365 | 54 | N/A | N/A | N/A | 405 | 30 | 12 | 4 | 27.62
底色：橙色 = ASTM A105 碳钢；绿色 = A182 F304；蓝色 = A182 F316。C/E/G 仅 DN500、DN600 有吊装螺孔（M16）。

## A105碳钢
Carbon Steel ASTM A105 · A5E55328365A
ANSI B16.5 150LB SOH R.FACE WITH M6 X 16 TAPPED HOLE
件号 PT. NO | 规格 SIZE (DN) | 型式 TYPE | D | B | B公差 TOL. ON B | PCD1 | F | H1 | H2 | T | M | S | C | E (min) | G (max) | PCD2 | A (°) | N1 | N2 | 质量 MASS (kg)
117-502 | 15 | ANSI B16.5 150LB SOH R.FACE WITH M6 X 16 TAPPED HOLE | 90 | 24.5 | 0/+0.5 | 60.3 | 34.9 | 15.9 | 6.5 | 11.2 | 30 | 14 | N/A | N/A | N/A | 55 | 0 | 4 | 2 | 0.45
117-503P | 25 | ANSI B16.5 150LB SOH R.FACE WITH M6 X 16 TAPPED HOLE | 110 | 37 | 0/+0.5 | 79.4 | 50.8 | 15.9 | 8 | 14.3 | 49 | 16 | N/A | N/A | N/A | 80 | 0 | 4 | 4 | 0.86
A5E47233723 | 32 | ANSI B16.5 150LB SOH R.FACE WITH M6 X 16 TAPPED HOLE | 115 | 43.5 | 0/+0.5 | 88.9 | 63.5 | 15.9 | 8 | 15.9 | 59 | 19 | N/A | N/A | N/A | 89 | 0 | 4 | 4 | 1.04
117-005P | 40 | ANSI B16.5 150LB SOH R.FACE WITH M6 X 16 TAPPED HOLE | 125 | 49.5 | 0/+0.5 | 98.4 | 73 | 15.9 | 8 | 17.5 | 65 | 21 | N/A | N/A | N/A | 98 | 0 | 4 | 4 | 1.35
117-006P | 50 | ANSI B16.5 150LB SOH R.FACE WITH M6 X 16 TAPPED HOLE | 150 | 62 | 0/+0.5 | 120.7 | 92.1 | 19 | 8 | 19.1 | 78 | 24 | N/A | N/A | N/A | 110 | 0 | 4 | 4 | 2.11
117-507P | 65 | ANSI B16.5 150LB SOH R.FACE WITH M6 X 16 TAPPED HOLE | 180 | 78 | 0/+0.5 | 139.7 | 104.8 | 19 | 8 | 22.3 | 90 | 27 | N/A | N/A | N/A | 130 | 0 | 4 | 4 | 3.49
117-008P | 80 | ANSI B16.5 150LB SOH R.FACE WITH M6 X 16 TAPPED HOLE | 190 | 90.5 | 0/+0.5 | 152.4 | 127 | 19 | 8 | 23.9 | 108 | 29 | N/A | N/A | N/A | 150 | 0 | 4 | 4 | 4.05
117-009P | 100 | ANSI B16.5 150LB SOH R.FACE WITH M6 X 16 TAPPED HOLE | 230 | 116 | 0/+0.5 | 190.5 | 157.2 | 19 | 8 | 23.9 | 135 | 32 | N/A | N/A | N/A | 187 | 0 | 8 | 4 | 5.7
117-010P | 125 | ANSI B16.5 150LB SOH R.FACE WITH M6 X 16 TAPPED HOLE | 255 | 143 | 0/+0.5 | 215.9 | 185.7 | 22.2 | 8 | 23.9 | 164 | 35 | N/A | N/A | N/A | 213 | 0 | 8 | 4 | 6.53
117-011P | 150 | ANSI B16.5 150LB SOH R.FACE WITH M6 X 16 TAPPED HOLE | 280 | 170.5 | 0/+0.5 | 241.3 | 215.9 | 22.2 | 8 | 25.4 | 192 | 38 | N/A | N/A | N/A | 237 | 0 | 8 | 4 | 7.85
117-012P | 200 | ANSI B16.5 150LB SOH R.FACE WITH M6 X 16 TAPPED HOLE | 345 | 221.5 | 0/+0.5 | 298.5 | 269.9 | 22.2 | 10 | 28.6 | 246 | 43 | N/A | N/A | N/A | 293 | 0 | 8 | 4 | 12.82
117-014P | 250 | ANSI B16.5 150LB SOH R.FACE WITH M6 X 16 TAPPED HOLE | 405 | 275.5 | 0/+0.5 | 362 | 323.8 | 25.4 | 10 | 30.2 | 305 | 48 | N/A | N/A | N/A | 353 | 30 | 12 | 4 | 17.05
117-015P | 300 | ANSI B16.5 150LB SOH R.FACE WITH M6 X 16 TAPPED HOLE | 485 | 326.5 | 0/+0.5 | 431.8 | 381 | 25.4 | 10 | 31.8 | 365 | 54 | N/A | N/A | N/A | 405 | 30 | 12 | 4 | 27.62
117-016P | 350 | ANSI B16.5 150LB SOH R.FACE WITH M6 X 16 TAPPED HOLE | 535 | 358 | 0/+1.5 | 476.3 | 412.8 | 28.6 | 10 | 35 | 400 | 56 | N/A | N/A | N/A | 463 | 30 | 12 | 4 | 36.4
117-517P | 400 | ANSI B16.5 150LB SOH R.FACE WITH M6 X 16 TAPPED HOLE | 595 | 410 | 0/+1.5 | 539.8 | 469.9 | 28.6 | 12 | 36.6 | 457 | 62 | N/A | N/A | N/A | 514 | 22.5 | 16 | 4 | 45.72
117-518P | 450 | ANSI B16.5 150LB SOH R.FACE WITH M6 X 16 TAPPED HOLE | 635 | 461 | 0/+1.5 | 577.9 | 533.4 | 31.8 | 12 | 39.7 | 505 | 67 | N/A | N/A | N/A | 560 | 22.5 | 16 | 4 | 50.4
A5E00926735 | 500 | ANSI B16.5 150LB SOH R.FACE WITH M6 X 16 TAPPED HOLE | 700 | 512 | 0/+1.5 | 635 | 584.2 | 31.8 | 12 | 42.9 | 559 | 71 | M16 | 25 | 30 | 615 | 18 | 20 | 5 | 64.15
A5E00926742 | 600 | ANSI B16.5 150LB SOH R.FACE WITH M6 X 16 TAPPED HOLE | 815 | 613 | 0/+1.5 | 749.3 | 692.2 | 34.9 | 12 | 47.7 | 663 | 81 | M16 | 25 | 30 | 738 | 18 | 20 | 5 | 91.45

## F304不锈钢
Stainless Steel A182 F304 · A5E55328365A
ANSI B16.5 150LB SOH R.FACE WITH M6 X 16 TAPPED HOLE
件号 PT. NO | 规格 SIZE (DN) | 型式 TYPE | D | B | B公差 TOL. ON B | PCD1 | F | H1 | H2 | T | M | S | C | E (min) | G (max) | PCD2 | A (°) | N1 | N2 | 质量 MASS (kg)
123-502 | 15 | ANSI B16.5 150LB SOH R.FACE WITH M6 X 16 TAPPED HOLE | 90 | 24.5 | 0/+0.5 | 60.3 | 34.9 | 15.9 | 6.5 | 11.2 | 30 | 14 | N/A | N/A | N/A | 55 | 0 | 4 | 2 | 0.45
123-503P | 25 | ANSI B16.5 150LB SOH R.FACE WITH M6 X 16 TAPPED HOLE | 110 | 37 | 0/+0.5 | 79.4 | 50.8 | 15.9 | 8 | 14.3 | 49 | 16 | N/A | N/A | N/A | 80 | 0 | 4 | 4 | 0.86
A5E47233730 | 32 | ANSI B16.5 150LB SOH R.FACE WITH M6 X 16 TAPPED HOLE | 115 | 43.5 | 0/+0.5 | 88.9 | 63.5 | 15.9 | 8 | 15.9 | 59 | 19 | N/A | N/A | N/A | 89 | 0 | 4 | 4 | 1.04
123-005P | 40 | ANSI B16.5 150LB SOH R.FACE WITH M6 X 16 TAPPED HOLE | 125 | 49.5 | 0/+0.5 | 98.4 | 73 | 15.9 | 8 | 17.5 | 65 | 21 | N/A | N/A | N/A | 98 | 0 | 4 | 4 | 1.35
123-006P | 50 | ANSI B16.5 150LB SOH R.FACE WITH M6 X 16 TAPPED HOLE | 150 | 62 | 0/+0.5 | 120.7 | 92.1 | 19 | 8 | 19.1 | 78 | 24 | N/A | N/A | N/A | 110 | 0 | 4 | 4 | 2.11
123-007P | 65 | ANSI B16.5 150LB SOH R.FACE WITH M6 X 16 TAPPED HOLE | 180 | 78 | 0/+0.5 | 139.7 | 104.8 | 19 | 8 | 22.3 | 90 | 27 | N/A | N/A | N/A | 130 | 0 | 4 | 4 | 3.49
123-008P | 80 | ANSI B16.5 150LB SOH R.FACE WITH M6 X 16 TAPPED HOLE | 190 | 90.5 | 0/+0.5 | 152.4 | 127 | 19 | 8 | 23.9 | 108 | 29 | N/A | N/A | N/A | 150 | 0 | 4 | 4 | 4.05
123-009P | 100 | ANSI B16.5 150LB SOH R.FACE WITH M6 X 16 TAPPED HOLE | 230 | 116 | 0/+0.5 | 190.5 | 157.2 | 19 | 8 | 23.9 | 135 | 32 | N/A | N/A | N/A | 187 | 0 | 8 | 4 | 5.7
123-010P | 125 | ANSI B16.5 150LB SOH R.FACE WITH M6 X 16 TAPPED HOLE | 255 | 143 | 0/+0.5 | 215.9 | 185.7 | 22.2 | 8 | 23.9 | 164 | 35 | N/A | N/A | N/A | 213 | 0 | 8 | 4 | 6.53
123-011P | 150 | ANSI B16.5 150LB SOH R.FACE WITH M6 X 16 TAPPED HOLE | 280 | 170.5 | 0/+0.5 | 241.3 | 215.9 | 22.2 | 8 | 25.4 | 192 | 38 | N/A | N/A | N/A | 237 | 0 | 8 | 4 | 7.85
123-012P | 200 | ANSI B16.5 150LB SOH R.FACE WITH M6 X 16 TAPPED HOLE | 345 | 221.5 | 0/+0.5 | 298.5 | 269.9 | 22.2 | 10 | 28.6 | 246 | 43 | N/A | N/A | N/A | 293 | 0 | 8 | 4 | 12.82
083N3369 | 250 | ANSI B16.5 150LB SOH R.FACE WITH M6 X 16 TAPPED HOLE | 405 | 275.5 | 0/+0.5 | 362 | 323.8 | 25.4 | 10 | 30.2 | 305 | 48 | N/A | N/A | N/A | 353 | 30 | 12 | 4 | 17.05
083N4269 | 300 | ANSI B16.5 150LB SOH R.FACE WITH M6 X 16 TAPPED HOLE | 485 | 326.5 | 0/+0.5 | 431.8 | 381 | 25.4 | 10 | 31.8 | 365 | 54 | N/A | N/A | N/A | 405 | 30 | 12 | 4 | 27.62
083N4761 | 350 | ANSI B16.5 150LB SOH R.FACE WITH M6 X 16 TAPPED HOLE | 535 | 358 | 0/+1.5 | 476.3 | 412.8 | 28.6 | 10 | 35 | 400 | 56 | N/A | N/A | N/A | 463 | 30 | 12 | 4 | 36.4
083N4272 | 400 | ANSI B16.5 150LB SOH R.FACE WITH M6 X 16 TAPPED HOLE | 595 | 410 | 0/+1.5 | 539.8 | 469.9 | 28.6 | 12 | 36.6 | 457 | 62 | N/A | N/A | N/A | 514 | 22.5 | 16 | 4 | 45.72
083N4697 | 450 | ANSI B16.5 150LB SOH R.FACE WITH M6 X 16 TAPPED HOLE | 635 | 461 | 0/+1.5 | 577.9 | 533.4 | 31.8 | 12 | 39.7 | 505 | 67 | N/A | N/A | N/A | 560 | 22.5 | 16 | 4 | 50.4
A5E00926750 | 500 | ANSI B16.5 150LB SOH R.FACE WITH M6 X 16 TAPPED HOLE | 700 | 512 | 0/+1.5 | 635 | 584.2 | 31.8 | 12 | 42.9 | 559 | 71 | M16 | 25 | 30 | 615 | 18 | 20 | 5 | 64.15
A5E00926758 | 600 | ANSI B16.5 150LB SOH R.FACE WITH M6 X 16 TAPPED HOLE | 815 | 613 | 0/+1.5 | 749.3 | 692.2 | 34.9 | 12 | 47.7 | 663 | 81 | M16 | 25 | 30 | 738 | 18 | 20 | 5 | 91.45

## F316不锈钢
Stainless Steel A182 F316 · A5E55328365A
ANSI B16.5 150LB SOH R.FACE WITH M6 X 16 TAPPED HOLE
件号 PT. NO | 规格 SIZE (DN) | 型式 TYPE | D | B | B公差 TOL. ON B | PCD1 | F | H1 | H2 | T | M | S | C | E (min) | G (max) | PCD2 | A (°) | N1 | N2 | 质量 MASS (kg)
083N3261 | 15 | ANSI B16.5 150LB SOH R.FACE WITH M6 X 16 TAPPED HOLE | 90 | 24.5 | 0/+0.5 | 60.3 | 34.9 | 15.9 | 6.5 | 11.2 | 30 | 14 | N/A | N/A | N/A | 55 | 0 | 4 | 2 | 0.45
083N3069 | 25 | ANSI B16.5 150LB SOH R.FACE WITH M6 X 16 TAPPED HOLE | 110 | 37 | 0/+0.5 | 79.4 | 50.8 | 15.9 | 8 | 14.3 | 49 | 16 | N/A | N/A | N/A | 80 | 0 | 4 | 4 | 0.86
A5E47233824 | 32 | ANSI B16.5 150LB SOH R.FACE WITH M6 X 16 TAPPED HOLE | 115 | 43.5 | 0/+0.5 | 88.9 | 63.5 | 15.9 | 8 | 15.9 | 59 | 19 | N/A | N/A | N/A | 89 | 0 | 4 | 4 | 1.04
083N3877 | 40 | ANSI B16.5 150LB SOH R.FACE WITH M6 X 16 TAPPED HOLE | 125 | 49.5 | 0/+0.5 | 98.4 | 73 | 15.9 | 8 | 17.5 | 65 | 21 | N/A | N/A | N/A | 98 | 0 | 4 | 4 | 1.35
083N3262 | 50 | ANSI B16.5 150LB SOH R.FACE WITH M6 X 16 TAPPED HOLE | 150 | 62 | 0/+0.5 | 120.7 | 92.1 | 19 | 8 | 19.1 | 78 | 24 | N/A | N/A | N/A | 110 | 0 | 4 | 4 | 2.11
083N4349 | 65 | ANSI B16.5 150LB SOH R.FACE WITH M6 X 16 TAPPED HOLE | 180 | 78 | 0/+0.5 | 139.7 | 104.8 | 19 | 8 | 22.3 | 90 | 27 | N/A | N/A | N/A | 130 | 0 | 4 | 4 | 3.49
083N3263 | 80 | ANSI B16.5 150LB SOH R.FACE WITH M6 X 16 TAPPED HOLE | 190 | 90.5 | 0/+0.5 | 152.4 | 127 | 19 | 8 | 23.9 | 108 | 29 | N/A | N/A | N/A | 150 | 0 | 4 | 4 | 4.05
083N3264 | 100 | ANSI B16.5 150LB SOH R.FACE WITH M6 X 16 TAPPED HOLE | 230 | 116 | 0/+0.5 | 190.5 | 157.2 | 19 | 8 | 23.9 | 135 | 32 | N/A | N/A | N/A | 187 | 0 | 8 | 4 | 5.7
083N7113 | 125 | ANSI B16.5 150LB SOH R.FACE WITH M6 X 16 TAPPED HOLE | 255 | 143 | 0/+0.5 | 215.9 | 185.7 | 22.2 | 8 | 23.9 | 164 | 35 | N/A | N/A | N/A | 213 | 0 | 8 | 4 | 6.53
083N5433 | 150 | ANSI B16.5 150LB SOH R.FACE WITH M6 X 16 TAPPED HOLE | 280 | 170.5 | 0/+0.5 | 241.3 | 215.9 | 22.2 | 8 | 25.4 | 192 | 38 | N/A | N/A | N/A | 237 | 0 | 8 | 4 | 7.85
083N4442 | 200 | ANSI B16.5 150LB SOH R.FACE WITH M6 X 16 TAPPED HOLE | 345 | 221.5 | 0/+0.5 | 298.5 | 269.9 | 22.2 | 10 | 28.6 | 246 | 43 | N/A | N/A | N/A | 293 | 0 | 8 | 4 | 12.82
083N4733 | 250 | ANSI B16.5 150LB SOH R.FACE WITH M6 X 16 TAPPED HOLE | 405 | 275.5 | 0/+0.5 | 362 | 323.8 | 25.4 | 10 | 30.2 | 305 | 48 | N/A | N/A | N/A | 353 | 30 | 12 | 4 | 17.05
083N4633 | 300 | ANSI B16.5 150LB SOH R.FACE WITH M6 X 16 TAPPED HOLE | 485 | 326.5 | 0/+0.5 | 431.8 | 381 | 25.4 | 10 | 31.8 | 365 | 54 | N/A | N/A | N/A | 405 | 30 | 12 | 4 | 27.62

## 尺寸代号说明
尺寸代号说明 · Dimension Legend
对照图纸视图 A-A / B-B 及表下脚注
代号 | 含义 / Meaning | 依据 / Source
PT. NO | 零件号 / Part number | 表格
SIZE | 公称尺寸 DN（mm） | 表格
TYPE | 法兰型式：ANSI B16.5 150LB 带颈对焊面滑套 + M6×16 螺孔 | 表格竖排文字
D | 法兰外径 OD | ASME B16.5-2009
B | 内孔直径（衬 PTFE 相关镗孔） | 本图给定，公差见 TOL. ON B
TOL. ON B | 内孔 B 的单向公差 | 本图
PCD1 | 主螺栓孔节圆直径 Pitch Circle Diameter 1 | ASME B16.5-2009
F | 凸面直径 Raised Face diameter | ASME B16.5-2009
H1 | 主螺栓孔径（N1 孔） | ASME B16.5-2009
H2 | 通孔直径（N2 孔，Ø H2 × N2 THROUGH HOLE） | 本图；公差 ISO 2768-mk
T | 法兰厚度 | ASME B16.5-2009
M | 颈部/轮毂直径 Hub diameter | ASME B16.5-2009
S | 通长 / 总高相关尺寸（图纸 S） | ASME B16.5-2009
C | 吊装螺孔规格（仅大规格，如 M16） | DIN 580:2010-09
E (min) | 吊装螺孔相关最小尺寸 | DIN 580:2010-09
G (max) | 螺纹收尾相关最大尺寸 | DIN 76-1:2016-08 Table 2
PCD2 | M6 螺孔 / 通孔节圆直径 Pitch Circle Diameter 2 | 本图
A (°) | 起始角（修订 013 曾改 117-012P / 123-012P / 083N4442） | 本图
N1 | 主螺栓孔数量 | ASME B16.5-2009
N2 | M6 螺孔及 H2 通孔数量 | 本图
MASS (kg) | 单件质量 | 本图计算值
N/A | 无孔、无螺纹，该列不适用 | 表下脚注